## T_Технологическая карта_расшире
Информация о проекте
Номер проекта
Название проекта
Адрес
Дата | 29.12.2025 08:52:22
Разработал
Тип | Иерархия | № Цеха | Лист № | Отправочная марка | Наименование марки | Позиция детали | ГОСТ | Материал | Количество | Профиль | Длина, мм | Ширина, мм | Высота, мм | Толщина полки, мм | Толщина стенки, мм | Марка стали | Площадь поперечного сечения,мм2 | Периметр, мм | Обработка | Периметр сечения, мм | Длина прямого реза,мм | Длина криволинейного реза,мм | коэф длины реза | Площадь с криволин резом,мм2 | Примечание | Кол. фасон. эл-ов на 1 марку, шт | Средний вес фасон. эл-ов на 1 марку, шт | Чистый вес, кг |  | Вес брутто, кг |  | Масса (Фрезировки_нетто), кг |  | Масса (Фрезировки_брутто), кг |  | Площадь покрытия, м2 |  | Площадь раскладки, м2 |  | Расход краски, кг |  | Расход разбавителя, кг | Расход обезжиривателя, л | Расход пропана | Расход кислорода | Сварка |  |  | Отверстия
[28 empty] | 1 дет. | Всех | 1 дет. | Всех | 1 дет. | Всех | 1 дет. | Всех | 1 дет. | Всех | 1 дет. | Всех | 1 дет. | Всех |  |  |  |  | объем сварн шва,мм3 | Расх евромикса,л | Вес проволки всего, кг | Диаметр, мм | Кол-во в 1 дет. | Кол-во всего, шт | Удаляемый объем 1 дет., мм3 | Удаляемый объем все дет., мм3
2 | 1 |  |  | T-13 | Монорельс T-13 |  |  |  | 1 |  | 5559 | 340 | 260 | [12 empty] | 2.0 | 12.0 | 235.5 | 235.5 | 236.5 | 236.5 | 235.5 | 235.5 | 236.5 | 236.5 | 5.477 | 5.477 | 2.457 | 2.457 | 0.000000 | 0.000000 | 0.000000 | 0.000000 |  |  | 14759.9 | 43.04986 | 0.12463
3 | 2 |  |  |  |  | 32 | 0 | Двутавр | 1 | I24M_S_20_93 | 5559 | 110 | 240 | 14 | 8.199999999999999289457264239899814128875732421875 | C255 | 4870 | - |  | 903.6000000000000227373675443232059478759765625 | 451.80000000000001136868377216160297393798828125 | 0 | 0 | 0 |  |  |  | 212.5 | 212.5 | 212.5 | 212.5 | 212.50 | 212.50 | 212.50 | 212.5 | 5.031 | 5.031 |  |  | 0.000000 | 0.000000 | [7 empty] | 22 | 2 | 2 | 5319.2 | 10638
3 | 2 |  |  |  |  | 33 | 0 | Лист | 1 | PL20*300 | 340 | 20 | 300 | - | - | C345 | 400 | - |  | - | - | - | 0 | 0 |  |  |  | 2025-02-15 | 2025-02-15 | 16.0 | 16.0 | 15.20 | 15.20 | 16.00 | 16.0 | 0.231 | 0.231 |  |  | 0.000000 | 0.000000 | [7 empty] | - | - | - | - | -
3 | 2 |  |  |  |  | 34 | 0 | Лист | 1 | PL10*300 | 340 | 10 | 300 | - | - | C255 | 100 | - |  | - | - | - | 0 | 0 |  |  |  | 2025-08-07 | 2025-08-07 | 8.0 | 8.0 | 1980-07-01 | 1980-07-01 | 8.00 | 8.0 | 0.215 | 0.215 |  |  | 0.000000 | 0.000000 | [7 empty] | - | - | - | - | -
2 | 1 |  |  | T-14 | Монорельс T-14 |  |  |  | 1 |  | 6559 | 340 | 259 | [12 empty] | 3.0 | 2025-03-13 | 288.9 | 288.9 | 290.7 | 290.7 | 273.7 | 273.7 | 274.7 | 274.7 | 6.612 | 6.612 | 2.899 | 2.899 | 0.000000 | 0.000000 | 0.000000 | 0.000000 |  |  | 29520.0 | 86.10010 | 0.24927
3 | 2 |  |  |  |  | 33 | 0 | Лист | 2 | PL20*300 | 340 | 20 | 300 | - | - | C345 | 400 | - |  | - | - | - | 0 | 0 |  |  |  | 2025-02-15 | 2025-04-30 | 16.0 | 32.0 | 15.20 | 15.20 | 16.00 | 16.0 | 0.231 | 0.231 |  |  | 0.000000 | 0.000000 | [7 empty] | - | - | - | - | -
3 | 2 |  |  |  |  | 34 | 0 | Лист | 1 | PL10*300 | 340 | 10 | 300 | - | - | C255 | 100 | - |  | - | - | - | 0 | 0 |  |  |  | 2025-08-07 | 2025-08-07 | 8.0 | 8.0 | 1980-07-01 | 1980-07-01 | 8.00 | 8.0 | 0.215 | 0.215 |  |  | 0.000000 | 0.000000 | [7 empty] | - | - | - | - | -
3 | 2 |  |  |  |  | 35 | 0 | Двутавр | 1 | I24M_S_20_93 | 6559 | 110 | 240 | 14 | 8.199999999999999289457264239899814128875732421875 | C255 | 4870 | - |  | 903.6000000000000227373675443232059478759765625 | 451.80000000000001136868377216160297393798828125 | 0 | 0 | 0 |  |  |  | 250.7 | 250.7 | 250.7 | 250.7 | 250.70 | 250.70 | 250.70 | 250.7 | 5.935 | 5.935 |  |  | 0.000000 | 0.000000 | [7 empty] | 22 | 2 | 2 | 5319.2 | 10638
2 | 1 |  |  | T-16 | Связь T-16 |  |  |  | 1 |  | 5467 | 161 | 103 | [12 empty] | 6.0 | 2025-04-01 | 68.5 | 68.5 | 68.5 | 68.5 | 63.8 | 63.8 | 63.8 | 63.8 | 2.309 | 2.309 | 1.144 | 1.144 | 0.000000 | 0.000000 | 0.000000 | 0.000000 |  |  | 50117.6 | 146.17660 | 0.42319
3 | 2 |  |  |  |  | 29 | 0 | Лист | 4 | PL8*45 | 160 | 8.000000000030922819860279560089111328125 | 44.57151795184154252638109028339385986328125 | - | - | C255 | 64 | - |  | - | - | - | 0 | 0 |  |  |  | 0.4 | 2025-06-01 | 0.4 | 2025-06-01 | 0.40 | 0.40 | 0.40 | 0.4 | 0.018 | 0.018 |  |  | 0.000000 | 0.000000 | [7 empty] | - | - | - | - | -
3 | 2 |  |  |  |  | 30 | 0 | Труба кв. | 1 | PK100X4.0_32931_2015 | 5108 | 100.00000000090705043476191349327564239501953125 | 100.00000000109093889477662742137908935546875 | - | - | C255 | 1495 | - |  | 200 | 100 | 0 | 0 | 0 |  |  |  | 59.9 | 59.9 | 59.9 | 59.9 | 59.90 | 59.90 | 59.90 | 59.9 | 2.042 | 2.042 |  |  | 0.000000 | 0.000000 | [7 empty] | - | - | - | - | -
3 | 2 |  |  |  |  | 31 | 0 | Лист | 2 | PL10*160 | 280 | 10 | 160.00000000017826096154749393463134765625 | - | - | C245 | 100 | - |  | - | - | - | 0 | 0 |  |  |  | 2025-05-03 | 7.0 | 2025-05-03 | 7.0 | 1950-03-01 | 1950-03-01 | 1950-03-01 | 2025-05-03 | 0.098 | 0.098 |  |  | 0.000000 | 0.000000 | [7 empty] | - | - | - | - | -
2 | 1 |  |  | T-19 | Лист T-19 |  |  |  | 1 |  | 203 | 320 | 335 | [12 empty] | 1.0 | 2025-05-07 | 2025-06-09 | 2025-06-09 | 2025-06-11 | 2025-06-11 | 2025-06-09 | 2025-06-09 | 2025-06-11 | 2025-06-11 | 0.284 | 0.284 | 0.139 | 0.139 | 0.000000 | 0.000000 | 0.000000 | 0.000000 |  |  | 11088.0 | 32.34004 | 0.09363
3 | 2 |  |  |  |  | 36 | 0 | Лист | 1 | PL8*194 | 335 | 8 | 193.99999994201476738453493453562259674072265625 | - | - | C255 | 64 | - |  | - | - | - | 0 | 0 |  |  |  | 2025-03-02 | 2025-03-02 | 2025-01-04 | 2025-01-04 | 1930-02-01 | 1930-02-01 | 2025-10-04 | 2025-01-04 | 0.082 | 0.082 |  |  | 0.000000 | 0.000000 | [7 empty] | - | - | - | - | -
3 | 2 |  |  |  |  | 37 | 0 | Лист | 1 | PL10*300 | 320 | 10 | 300 | - | - | C255 | 100 | - |  | - | - | - | 0 | 0 |  |  |  | 2025-03-07 | 2025-03-07 | 2025-05-07 | 2025-05-07 | 1930-07-01 | 1930-07-01 | 1950-07-01 | 2025-05-07 | 0.202 | 0.202 |  |  | 0.000000 | 0.000000 | [7 empty] | - | - | - | - | -
2 | 1 |  |  | T-20 | Лист T-20 |  |  |  | 1 |  | 80 | 20 | 80 | [12 empty] | 0.0 | 0.0 | 0.9 | 0.9 | 1.0 | 1.0 | 0.9 | 0.9 | 1.0 | 1.0 | 0.020 | 0.020 | 0.008 | 0.008 | 0.000000 | 0.000000 | 0.000000 | 0.000000 |  |  | 25920.0 | 75.60009 | 0.21887
3 | 2 |  |  |  |  | 38 | 0 | Лист | 1 | PL20*80 | 80 | 20 | 80 | - | - | C255 | 400 | - |  | - | - | - | 0 | 0 |  |  |  | 0.9 | 0.9 | 1.0 | 1.0 | 0.90 | 0.90 | 1.00 | 1.0 | 0.020 | 0.020 |  |  | 0.000000 | 0.000000 | [7 empty] | - | - | - | - | -
2 | 1 |  |  | Т-1 | Колонна Т-1 |  |  |  | 2 |  | 3485 | 420 | 420 | [12 empty] | 7.0 | 2025-09-07 | 163.8 | 327.6 | 165.3 | 330.6 | 160.5 | 321.0 | 161.1 | 322.2 | 3.174 | 6.349 | 1.903 | 3.806 | 0.000000 | 0.000000 | 0.000000 | 0.000000 |  |  | 25920.0 | 75.60009 | 0.21887
3 | 2 |  |  |  |  | 2 | 0 | Труба кв. | 1 | PK180X6.0_32931_2015 | 3438 | 180 | 180 | - | - | C255 | 4082 | - |  | 360 | 180 | 0 | 0 | 0 |  |  |  | 110.2 | 110.2 | 110.2 | 110.2 | 110.20 | 110.20 | 110.20 | 110.2 | 2.479 | 2.479 |  |  | 0.000000 | 0.000000 | [7 empty] | - | - | - | - | -
3 | 2 |  |  |  |  | 4 | 0 | Лист | 1 | PL30*420 | 420 | 30 | 420 | - | - | C255 | 900 | - |  | - | - | - | 0 | 0 |  |  |  | 41.5 | 41.5 | 41.5 | 41.5 | 41.50 | 41.50 | 41.50 | 41.5 | 0.403 | 0.403 |  |  | 0.000000 | 0.000000 | [7 empty] | 44 | 4 | 8 | 45592.8 | 364742
3 | 2 |  |  |  |  | 5 | 0 | Лист | 1 | PL16*180 | 300 | 16.0000000000500222085975110530853271484375 | 180 | - | - | C255 | 256 | - |  | - | - | - | 0 | 0 |  |  |  | 2025-08-06 | 2025-08-06 | 2025-08-06 | 2025-08-06 | 1980-06-01 | 1980-06-01 | 1980-06-01 | 2025-08-06 | 0.123 | 0.123 |  |  | 0.000000 | 0.000000 | [7 empty] | 26 | 2 | 4 | 7160.4 | 28641
3 | 2 |  |  |  |  | 6 | 0 | Лист | 1 | PL8*120 | 154 | 8 | 119.958343505859375 | - | - | C255 | 64 | - |  | - | - | - | 0 | 0 |  |  |  | 0.9 | 0.9 | 2025-02-01 | 2025-02-01 | 0.90 | 0.90 | 2020-01-01 | 2025-02-01 | 0.033 | 0.033 |  |  | 0.000000 | 0.000000 | [7 empty] | - | - | - | - | -
3 | 2 |  |  |  |  | 7 | 0 | Лист | 4 | PL10*120 | 150 | 10 | 120 | - | - | C255 | 100 | - |  | - | - | - | 0 | 0 |  |  |  | 2025-01-01 | 2025-04-04 | 2025-04-01 | 2025-06-05 | 2025-10-01 | 2025-10-01 | 1940-01-01 | 2025-04-01 | 0.034 | 0.034 |  |  | 0.000000 | 0.000000 | [7 empty] | - | - | - | - | -
2 | 1 |  |  | Т-2 | Колонна Т-2 |  |  |  | 1 |  | 3432 | 420 | 420 | [12 empty] | 7.0 | 2025-09-07 | 162.1 | 162.1 | 163.6 | 163.6 | 158.8 | 158.8 | 159.4 | 159.4 | 3.136 | 3.136 | 1.874 | 1.874 | 0.000000 | 0.000000 | 0.000000 | 0.000000 |  |  | 12960.0 | 37.80004 | 0.10943
3 | 2 |  |  |  |  | 3 | 0 | Труба кв. | 1 | PK180X6.0_32931_2015 | 3385 | 180 | 180.0000000010001031114370562136173248291015625 | - | - | C255 | 4082 | - |  | 360 | 180 | 0 | 0 | 0 |  |  |  | 108.5 | 108.5 | 108.5 | 108.5 | 108.50 | 108.50 | 108.50 | 108.5 | 2.440 | 2.440 |  |  | 0.000000 | 0.000000 | [7 empty] | - | - | - | - | -
3 | 2 |  |  |  |  | 4 | 0 | Лист | 1 | PL30*420 | 420 | 30 | 420 | - | - | C255 | 900 | - |  | - | - | - | 0 | 0 |  |  |  | 41.5 | 41.5 | 41.5 | 41.5 | 41.50 | 41.50 | 41.50 | 41.5 | 0.403 | 0.403 |  |  | 0.000000 | 0.000000 | [7 empty] | 44 | 4 | 4 | 45592.8 | 182371
3 | 2 |  |  |  |  | 6 | 0 | Лист | 1 | PL8*120 | 154 | 8 | 119.958343505859375 | - | - | C255 | 64 | - |  | - | - | - | 0 | 0 |  |  |  | 0.9 | 0.9 | 2025-02-01 | 2025-02-01 | 0.90 | 0.90 | 2020-01-01 | 2025-02-01 | 0.033 | 0.033 |  |  | 0.000000 | 0.000000 | [7 empty] | - | - | - | - | -
3 | 2 |  |  |  |  | 7 | 0 | Лист | 4 | PL10*120 | 150 | 10 | 120 | - | - | C255 | 100 | - |  | - | - | - | 0 | 0 |  |  |  | 2025-01-01 | 2025-04-04 | 2025-04-01 | 2025-06-05 | 2025-10-01 | 2025-10-01 | 1940-01-01 | 2025-04-01 | 0.034 | 0.034 |  |  | 0.000000 | 0.000000 | [7 empty] | - | - | - | - | -
3 | 2 |  |  |  |  | 8 | 0 | Лист | 1 | PL16*180 | 300 | 16.0000000000500222085975110530853271484375 | 180 | - | - | C255 | 256 | - |  | - | - | - | 0 | 0 |  |  |  | 2025-08-06 | 2025-08-06 | 2025-08-06 | 2025-08-06 | 1980-06-01 | 1980-06-01 | 1980-06-01 | 2025-08-06 | 0.123 | 0.123 |  |  | 0.000000 | 0.000000 | [7 empty] | 26 | 4 | 4 | 8490.6 | 33962
2 | 1 |  |  | Т-3 | Колонна Т-3 |  |  |  | 2 |  | 3580 | 420 | 420 | [12 empty] | 7.0 | 2025-09-07 | 166.9 | 333.8 | 168.4 | 336.8 | 163.6 | 327.2 | 164.2 | 328.4 | 3.245 | 6.489 | 1.955 | 3.909 | 0.000000 | 0.000000 | 0.000000 | 0.000000 |  |  | 25920.0 | 75.60009 | 0.21887
3 | 2 |  |  |  |  | 4 | 0 | Лист | 1 | PL30*420 | 420 | 30 | 420 | - | - | C255 | 900 | - |  | - | - | - | 0 | 0 |  |  |  | 41.5 | 41.5 | 41.5 | 41.5 | 41.50 | 41.50 | 41.50 | 41.5 | 0.403 | 0.403 |  |  | 0.000000 | 0.000000 | [7 empty] | 44 | 4 | 8 | 45592.8 | 364742
3 | 2 |  |  |  |  | 5 | 0 | Лист | 1 | PL16*180 | 300 | 15.99999999999954525264911353588104248046875 | 180 | - | - | C255 | 256 | - |  | - | - | - | 0 | 0 |  |  |  | 2025-08-06 | 2025-08-06 | 2025-08-06 | 2025-08-06 | 1980-06-01 | 1980-06-01 | 1980-06-01 | 2025-08-06 | 0.123 | 0.123 |  |  | 0.000000 | 0.000000 | [7 empty] | 26 | 2 | 4 | 7079.3 | 28317
3 | 2 |  |  |  |  | 7 | 0 | Лист | 4 | PL10*120 | 150 | 10 | 120 | - | - | C255 | 100 | - |  | - | - | - | 0 | 0 |  |  |  | 2025-01-01 | 2025-04-04 | 2025-04-01 | 2025-06-05 | 2025-10-01 | 2025-10-01 | 1940-01-01 | 2025-04-01 | 0.034 | 0.034 |  |  | 0.000000 | 0.000000 | [7 empty] | - | - | - | - | -
3 | 2 |  |  |  |  | 9 | 0 | Труба кв. | 1 | PK180X6.0_32931_2015 | 3535 | 180 | 180 | - | - | C255 | 4082 | - |  | 360 | 180 | 0 | 0 | 0 |  |  |  | 113.3 | 113.3 | 113.3 | 113.3 | 113.30 | 113.30 | 113.30 | 113.3 | 2.548 | 2.548 |  |  | 0.000000 | 0.000000 | [7 empty] | - | - | - | - | -
3 | 2 |  |  |  |  | 10 | 0 | Лист | 1 | PL8*120 | 156 | 8 | 119.91389894795065629296004772186279296875 | - | - | C255 | 64 | - |  | - | - | - | 0 | 0 |  |  |  | 0.9 | 0.9 | 2025-02-01 | 2025-02-01 | 0.90 | 0.90 | 2020-01-01 | 2025-02-01 | 0.034 | 0.034 |  |  | 0.000000 | 0.000000 | [7 empty] | - | - | - | - | -
2 | 1 |  |  | Т-4 | Колонна Т-4 |  |  |  | 1 |  | 3530 | 420 | 420 | [12 empty] | 7.0 | 2025-09-07 | 165.3 | 165.3 | 166.8 | 166.8 | 162.0 | 162.0 | 162.6 | 162.6 | 3.209 | 3.209 | 1.927 | 1.927 | 0.000000 | 0.000000 | 0.000000 | 0.000000 |  |  | 12960.0 | 37.80004 | 0.10943
3 | 2 |  |  |  |  | 4 | 0 | Лист | 1 | PL30*420 | 420 | 30 | 420 | - | - | C255 | 900 | - |  | - | - | - | 0 | 0 |  |  |  | 41.5 | 41.5 | 41.5 | 41.5 | 41.50 | 41.50 | 41.50 | 41.5 | 0.403 | 0.403 |  |  | 0.000000 | 0.000000 | [7 empty] | 44 | 4 | 4 | 45592.8 | 182371
3 | 2 |  |  |  |  | 7 | 0 | Лист | 4 | PL10*120 | 150 | 10 | 120 | - | - | C255 | 100 | - |  | - | - | - | 0 | 0 |  |  |  | 2025-01-01 | 2025-04-04 | 2025-04-01 | 2025-06-05 | 2025-10-01 | 2025-10-01 | 1940-01-01 | 2025-04-01 | 0.034 | 0.034 |  |  | 0.000000 | 0.000000 | [7 empty] | - | - | - | - | -
3 | 2 |  |  |  |  | 8 | 0 | Лист | 1 | PL16*180 | 300 | 15.99999999999954525264911353588104248046875 | 180 | - | - | C255 | 256 | - |  | - | - | - | 0 | 0 |  |  |  | 2025-08-06 | 2025-08-06 | 2025-08-06 | 2025-08-06 | 1980-06-01 | 1980-06-01 | 1980-06-01 | 2025-08-06 | 0.123 | 0.123 |  |  | 0.000000 | 0.000000 | [7 empty] | 26 | 4 | 4 | 8490.6 | 33962
3 | 2 |  |  |  |  | 10 | 0 | Лист | 1 | PL8*120 | 156 | 8 | 119.91389894795065629296004772186279296875 | - | - | C255 | 64 | - |  | - | - | - | 0 | 0 |  |  |  | 0.9 | 0.9 | 2025-02-01 | 2025-02-01 | 0.90 | 0.90 | 2020-01-01 | 2025-02-01 | 0.034 | 0.034 |  |  | 0.000000 | 0.000000 | [7 empty] | - | - | - | - | -
3 | 2 |  |  |  |  | 11 | 0 | Труба кв. | 1 | PK180X6.0_32931_2015 | 3485 | 180.000000002664819476194679737091064453125 | 180 | - | - | C255 | 4082 | - |  | 360 | 180 | 0 | 0 | 0 |  |  |  | 111.7 | 111.7 | 111.7 | 111.7 | 111.70 | 111.70 | 111.70 | 111.7 | 2.512 | 2.512 |  |  | 0.000000 | 0.000000 | [7 empty] | - | - | - | - | -
2 | 1 |  |  | Т-6 | Балка Т-6 |  |  |  | 1 |  | 6005 | 300 | 429 | [12 empty] | 16.0 | 3.0 | 388.0 | 388.0 | 389.9 | 389.9 | 364.9 | 364.9 | 366.1 | 366.1 | 9.400 | 9.400 | 3.349 | 3.349 | 0.000000 | 0.000000 | 0.000000 | 0.000000 |  |  | 20412.8 | 59.53729 | 0.17237
3 | 2 |  |  |  |  | 12 | 0 | Двутавр | 1 | I30H1_20_93 | 6006 | 200 | 294.0000000000172803993336856365203857421875 | 12 | 8 | C255 | 7238 | - |  | 1372 | 686 | 0 | 0 | 0 |  |  |  | 341.2 | 341.2 | 341.2 | 341.2 | 341.20 | 341.20 | 341.20 | 341.2 | 8.246 | 8.246 |  |  | 0.000000 | 0.000000 | [7 empty] | 26 | 4 | 4 | 7390.4 | 29561
3 | 2 |  |  |  |  | 17 | 0 | Лист | 1 | PL20*300 | 340 | 20 | 300 | - | - | C255 | 400 | - |  | - | - | - | 0 | 0 |  |  |  | 2025-02-15 | 2025-02-15 | 16.0 | 16.0 | 15.20 | 15.20 | 16.00 | 16.0 | 0.231 | 0.231 |  |  | 0.000000 | 0.000000 | [7 empty] | - | - | - | - | -
3 | 2 |  |  |  |  | 18 | 0 | Лист | 6 | PL10*96 | 270 | 9.9999999999927240423858165740966796875 | 96 | - | - | C255 | 100 | - |  | - | - | - | 0 | 0 |  |  |  | 2.0 | 12.0 | 2.0 | 12.0 | 2.00 | 2.00 | 2.00 | 2.0 | 0.059 | 0.059 |  |  | 0.000000 | 0.000000 | [7 empty] | - | - | - | - | -
3 | 2 |  |  |  |  | 19 | 0 | Лист | 6 | PL10*116 | 270 | 10 | 116 | - | - | C255 | 100 | - |  | - | - | - | 0 | 0 |  |  |  | 2025-04-02 | 2025-04-14 | 2025-05-02 | 15.0 | 1940-02-01 | 1940-02-01 | 1950-02-01 | 2025-05-02 | 0.070 | 0.070 |  |  | 0.000000 | 0.000000 | [7 empty] | - | - | - | - | -
3 | 2 |  |  |  |  | 22 | 0 | Лист | 1 | PL10*116 | 340 | 10 | 115.9057278049303931766189634799957275390625 | - | - | C255 | 100 | - |  | - | - | - | 0 | 0 |  |  |  | 3.0 | 3.0 | 2025-01-03 | 2025-01-03 | 3.00 | 3.00 | 2025-10-03 | 2025-01-03 | 0.086 | 0.086 |  |  | 0.000000 | 0.000000 | [7 empty] | - | - | - | - | -
3 | 2 |  |  |  |  | 23 | 0 | Лист | 2 | PL10*113 | 145 | 10 | 113.37875366212438166257925331592559814453125 | - | - | C255 | 100 | - |  | - | - | - | 0 | 0 |  |  |  | 2025-01-01 | 2025-02-02 | 2025-03-01 | 2025-06-02 | 2025-10-01 | 2025-10-01 | 1930-01-01 | 2025-03-01 | 0.033 | 0.033 |  |  | 0.000000 | 0.000000 | [7 empty] | - | - | - | - | -
2 | 1 |  |  | Т-7 | Балка Т-7 |  |  |  | 1 |  | 6005 | 364 | 429 | [12 empty] | 16.0 | 2025-09-02 | 307.6 | 307.6 | 311.0 | 311.0 | 292.3 | 292.3 | 294.6 | 294.6 | 8.088 | 8.088 | 3.349 | 3.349 | 0.000000 | 0.000000 | 0.000000 | 0.000000 |  |  | 41076.6 | 119.80696 | 0.34685
3 | 2 |  |  |  |  | 13 | 0 | Двутавр | 1 | I25H1_20_93 | 6005 | 175 | 244.000000002719389158301055431365966796875 | 11 | 7 | C255 | 5624 | - |  | 1174 | 587 | 0 | 0 | 0 |  |  |  | 265.1 | 265.1 | 265.1 | 265.1 | 265.10 | 265.10 | 265.10 | 265.1 | 7.056 | 7.056 |  |  | 0.000000 | 0.000000 | [7 empty] | 26 | 4 | 4 | 7079.3 | 28317
3 | 2 |  |  |  |  | 14 | 0 | Лист | 8 | PL10*84 | 222 | 10.00000000000363797880709171295166015625 | 84.0000000001883080358311417512595653533935546875 | - | - | C255 | 100 | - |  | - | - | - | 0 | 0 |  |  |  | 2025-04-01 | 2025-02-11 | 2025-05-01 | 12.0 | 1940-01-01 | 1940-01-01 | 1950-01-01 | 2025-05-01 | 0.043 | 0.043 |  |  | 0.000000 | 0.000000 | [7 empty] | - | - | - | - | -
3 | 2 |  |  |  |  | 15 | 0 | Лист | 2 | PL10*145 | 163 | 10 | 145 | - | - | C255 | 100 | - |  | - | - | - | 0 | 0 |  |  |  | 2025-05-01 | 3.0 | 2025-09-01 | 2025-08-03 | 1950-01-01 | 1950-01-01 | 1990-01-01 | 2025-09-01 | 0.043 | 0.043 |  |  | 0.000000 | 0.000000 | [7 empty] | - | - | - | - | -
3 | 2 |  |  |  |  | 16 | 0 | Лист | 1 | PL10*166 | 340 | 10 | 165.6591666672602514154277741909027099609375 | - | - | C255 | 100 | - |  | - | - | - | 0 | 0 |  |  |  | 2025-03-04 | 2025-03-04 | 2025-04-04 | 2025-04-04 | 1930-04-01 | 1930-04-01 | 1940-04-01 | 2025-04-04 | 0.121 | 0.121 |  |  | 0.000000 | 0.000000 | [7 empty] | - | - | - | - | -
3 | 2 |  |  |  |  | 17 | 0 | Лист | 1 | PL20*300 | 340 | 20 | 300 | - | - | C255 | 400 | - |  | - | - | - | 0 | 0 |  |  |  | 2025-02-15 | 2025-02-15 | 16.0 | 16.0 | 15.20 | 15.20 | 16.00 | 16.0 | 0.231 | 0.231 |  |  | 0.000000 | 0.000000 | [7 empty] | - | - | - | - | -
3 | 2 |  |  |  |  | 20 | 0 | Лист | 3 | PL10*117 | 222 | 10 | 117.0000000000911910547074512578547000885009765625 | - | - | C255 | 100 | - |  | - | - | - | 0 | 0 |  |  |  | 2.0 | 6.0 | 2.0 | 6.0 | 2.00 | 2.00 | 2.00 | 2.0 | 0.058 | 0.058 |  |  | 0.000000 | 0.000000 | [7 empty] | - | - | - | - | -
3 | 2 |  |  |  |  | 21 | 0 | Лист | 1 | PL10*211 | 222 | 10 | 211 | - | - | C255 | 100 | - |  | - | - | - | 0 | 0 |  |  |  | 2025-08-02 | 2025-08-02 | 2025-07-03 | 2025-07-03 | 1980-02-01 | 1980-02-01 | 1970-03-01 | 2025-07-03 | 0.078 | 0.078 |  |  | 0.000000 | 0.000000 | [7 empty] | - | - | - | - | -
2 | 1 |  |  | Т-8 | Балка Т-8 |  |  |  | 1 |  | 6005 | 364 | 429 | [12 empty] | 16.0 | 2025-09-02 | 307.6 | 307.6 | 311.0 | 311.0 | 292.3 | 292.3 | 294.6 | 294.6 | 8.088 | 8.088 | 3.349 | 3.349 | 0.000000 | 0.000000 | 0.000000 | 0.000000 |  |  | 22368.7 | 65.24213 | 0.18888
3 | 2 |  |  |  |  | 13 | 0 | Двутавр | 1 | I25H1_20_93 | 6005 | 175 | 244.000000002719389158301055431365966796875 | 11 | 7 | C255 | 5624 | - |  | 1174 | 587 | 0 | 0 | 0 |  |  |  | 265.1 | 265.1 | 265.1 | 265.1 | 265.10 | 265.10 | 265.10 | 265.1 | 7.056 | 7.056 |  |  | 0.000000 | 0.000000 | [7 empty] | 26 | 4 | 4 | 7079.3 | 28317
3 | 2 |  |  |  |  | 14 | 0 | Лист | 8 | PL10*84 | 222 | 10.0000000000045474735088646411895751953125 | 84.000000000187355908565223217010498046875 | - | - | C255 | 100 | - |  | - | - | - | 0 | 0 |  |  |  | 2025-04-01 | 2025-02-11 | 2025-05-01 | 12.0 | 1940-01-01 | 1940-01-01 | 1950-01-01 | 2025-05-01 | 0.043 | 0.043 |  |  | 0.000000 | 0.000000 | [7 empty] | - | - | - | - | -
3 | 2 |  |  |  |  | 15 | 0 | Лист | 2 | PL10*145 | 163 | 10 | 145 | - | - | C255 | 100 | - |  | - | - | - | 0 | 0 |  |  |  | 2025-05-01 | 3.0 | 2025-09-01 | 2025-08-03 | 1950-01-01 | 1950-01-01 | 1990-01-01 | 2025-09-01 | 0.043 | 0.043 |  |  | 0.000000 | 0.000000 | [7 empty] | - | - | - | - | -
3 | 2 |  |  |  |  | 16 | 0 | Лист | 1 | PL10*166 | 340 | 10 | 165.6591666672602514154277741909027099609375 | - | - | C255 | 100 | - |  | - | - | - | 0 | 0 |  |  |  | 2025-03-04 | 2025-03-04 | 2025-04-04 | 2025-04-04 | 1930-04-01 | 1930-04-01 | 1940-04-01 | 2025-04-04 | 0.121 | 0.121 |  |  | 0.000000 | 0.000000 | [7 empty] | - | - | - | - | -
3 | 2 |  |  |  |  | 17 | 0 | Лист | 1 | PL20*300 | 340 | 20 | 300 | - | - | C255 | 400 | - |  | - | - | - | 0 | 0 |  |  |  | 2025-02-15 | 2025-02-15 | 16.0 | 16.0 | 15.20 | 15.20 | 16.00 | 16.0 | 0.231 | 0.231 |  |  | 0.000000 | 0.000000 | [7 empty] | - | - | - | - | -
3 | 2 |  |  |  |  | 20 | 0 | Лист | 3 | PL10*117 | 222 | 10 | 117.000000000187355908565223217010498046875 | - | - | C255 | 100 | - |  | - | - | - | 0 | 0 |  |  |  | 2.0 | 6.0 | 2.0 | 6.0 | 2.00 | 2.00 | 2.00 | 2.0 | 0.058 | 0.058 |  |  | 0.000000 | 0.000000 | [7 empty] | - | - | - | - | -
3 | 2 |  |  |  |  | 21 | 0 | Лист | 1 | PL10*211 | 222 | 10 | 211 | - | - | C255 | 100 | - |  | - | - | - | 0 | 0 |  |  |  | 2025-08-02 | 2025-08-02 | 2025-07-03 | 2025-07-03 | 1980-02-01 | 1980-02-01 | 1970-03-01 | 2025-07-03 | 0.078 | 0.078 |  |  | 0.000000 | 0.000000 | [7 empty] | - | - | - | - | -
2 | 1 |  |  | Т-9 | Прогон Т-9 |  |  |  | 3 |  | 5850 | 76 | 200 | [12 empty] | 0.0 | 0.0 | 107.5 | 322.5 | 107.5 | 322.5 | 107.5 | 322.5 | 107.5 | 322.5 | 4.022 | 12.066 | 1.521 | 4.563 | 0.000000 | 0.000000 | 0.000000 | 0.000000 |  |  | 21096.0 | 61.53007 | 0.17813
3 | 2 |  |  |  |  | 24 | 0 | Швелер | 1 | U20P_8240_97 | 5850 | 76 | 200.00000000000045474735088646411895751953125 | 9 | 5.20000000000000017763568394002504646778106689453125 | C345 | 2340 | - |  | 693.6000000000000227373675443232059478759765625 | 346.80000000000001136868377216160297393798828125 | 0 | 0 | 0 |  |  |  | 107.5 | 107.5 | 107.5 | 107.5 | 107.50 | 107.50 | 107.50 | 107.5 | 4.022 | 4.022 |  |  | 0.000000 | 0.000000 | [7 empty] | - | - | - | - | -
2 | 1 |  |  | Т-10 | Прогон Т-10 |  |  |  | 1 |  | 5850 | 674 | 210 | [12 empty] | 1.0 | 2025-06-26 | 126.0 | 126.0 | 134.1 | 134.1 | 126.0 | 126.0 | 134.1 | 134.1 | 4.512 | 4.512 | 5.126 | 5.126 | 0.000000 | 0.000000 | 0.000000 | 0.000000 |  |  | 21096.0 | 61.53007 | 0.17813
3 | 2 |  |  |  |  | 24 | 0 | Швелер | 1 | U20P_8240_97 | 5850 | 76 | 200 | 9 | 5.20000000000000017763568394002504646778106689453125 | C345 | 2340 | - |  | 693.6000000000000227373675443232059478759765625 | 346.80000000000001136868377216160297393798828125 | 0 | 0 | 0 |  |  |  | 107.5 | 107.5 | 107.5 | 107.5 | 107.50 | 107.50 | 107.50 | 107.5 | 4.022 | 4.022 |  |  | 0.000000 | 0.000000 | [7 empty] | - | - | - | - | -
3 | 2 |  |  |  |  | 25 | 0 | Лист | 1 | PL10*577 | 587 | 10 | 576.78675921356034450582228600978851318359375 | - | - | C345 | 100 | - |  | - | - | - | 0 | 0 |  |  |  | 2025-05-18 | 2025-05-18 | 2025-06-26 | 2025-06-26 | 18.50 | 18.50 | 26.60 | 2025-06-26 | 0.490 | 0.490 |  |  | 0.000000 | 0.000000 | [7 empty] | - | - | - | - | -
2 | 1 |  |  | Т-11 | Прогон Т-11 |  |  |  | 1 |  | 5850 | 370 | 209 | [12 empty] | 1.0 | 2025-07-10 | 116.0 | 116.0 | 118.2 | 118.2 | 116.0 | 116.0 | 118.2 | 118.2 | 4.251 | 4.251 | 2.814 | 2.814 | 0.000000 | 0.000000 | 0.000000 | 0.000000 |  |  | 16056.0 | 46.83005 | 0.13558
3 | 2 |  |  |  |  | 24 | 0 | Швелер | 1 | U20P_8240_97 | 5850 | 76 | 200 | 9 | 5.20000000000000017763568394002504646778106689453125 | C345 | 2340 | - |  | 693.6000000000000227373675443232059478759765625 | 346.80000000000001136868377216160297393798828125 | 0 | 0 | 0 |  |  |  | 107.5 | 107.5 | 107.5 | 107.5 | 107.50 | 107.50 | 107.50 | 107.5 | 4.022 | 4.022 |  |  | 0.000000 | 0.000000 | [7 empty] | - | - | - | - | -
3 | 2 |  |  |  |  | 26 | 0 | Лист | 1 | PL10*370 | 370 | 10 | 370 | - | - | C345 | 100 | - |  | - | - | - | 0 | 0 |  |  |  | 2025-05-08 | 2025-05-08 | 2025-07-10 | 2025-07-10 | 1950-08-01 | 1950-08-01 | 1970-10-01 | 2025-07-10 | 0.229 | 0.229 |  |  | 0.000000 | 0.000000 | [7 empty] | - | - | - | - | -
2 | 1 |  |  | Т-12 | Прогон Т-12 |  |  |  | 1 |  | 5850 | 370 | 209 | [12 empty] | 1.0 | 2025-07-10 | 116.0 | 116.0 | 118.2 | 118.2 | 116.0 | 116.0 | 118.2 | 118.2 | 4.251 | 4.251 | 2.814 | 2.814 | 0.000000 | 0.000000 | 0.000000 | 0.000000 |  |  | 16056.0 | 46.83005 | 0.13558
3 | 2 |  |  |  |  | 24 | 0 | Швелер | 1 | U20P_8240_97 | 5850 | 76 | 200 | 9 | 5.20000000000000017763568394002504646778106689453125 | C345 | 2340 | - |  | 693.6000000000000227373675443232059478759765625 | 346.80000000000001136868377216160297393798828125 | 0 | 0 | 0 |  |  |  | 107.5 | 107.5 | 107.5 | 107.5 | 107.50 | 107.50 | 107.50 | 107.5 | 4.022 | 4.022 |  |  | 0.000000 | 0.000000 | [7 empty] | - | - | - | - | -
3 | 2 |  |  |  |  | 26 | 0 | Лист | 1 | PL10*370 | 370 | 10 | 370 | - | - | C345 | 100 | - |  | - | - | - | 0 | 0 |  |  |  | 2025-05-08 | 2025-05-08 | 2025-07-10 | 2025-07-10 | 1950-08-01 | 1950-08-01 | 1970-10-01 | 2025-07-10 | 0.229 | 0.229 |  |  | 0.000000 | 0.000000 | [7 empty] | - | - | - | - | -
2 | 1 |  |  | Т-15 | Связь Т-15 |  |  |  | 1 |  | 5314 | 160 | 100 | [12 empty] | 6.0 | 2025-04-01 | 66.8 | 66.8 | 66.8 | 66.8 | 62.1 | 62.1 | 62.1 | 62.1 | 2.250 | 2.250 | 1.105 | 1.105 | 0.000000 | 0.000000 | 0.000000 | 0.000000 |  |  | 15887.2 | 46.33759 | 0.13415
3 | 2 |  |  |  |  | 27 | 0 | Труба кв. | 1 | PK100X4.0_32931_2015 | 4962 | 100.00000000060754246078431606292724609375 | 100.00000000155341695062816143035888671875 | - | - | C255 | 1495 | - |  | 200 | 100 | 0 | 0 | 0 |  |  |  | 58.2 | 58.2 | 58.2 | 58.2 | 58.20 | 58.20 | 58.20 | 58.2 | 1.983 | 1.983 |  |  | 0.000000 | 0.000000 | [7 empty] | - | - | - | - | -
3 | 2 |  |  |  |  | 28 | 0 | Лист | 2 | PL10*160 | 280 | 10 | 159.99999999994543031789362430572509765625 | - | - | C255 | 100 | - |  | - | - | - | 0 | 0 |  |  |  | 2025-05-03 | 7.0 | 2025-05-03 | 7.0 | 1950-03-01 | 1950-03-01 | 1950-03-01 | 2025-05-03 | 0.098 | 0.098 |  |  | 0.000000 | 0.000000 | [7 empty] | - | - | - | - | -
3 | 2 |  |  |  |  | 29 | 0 | Лист | 4 | PL8*45 | 160 | 8.000000000034560798667371273040771484375 | 44.57151795178151587606407701969146728515625 | - | - | C255 | 64 | - |  | - | - | - | 0 | 0 |  |  |  | 0.4 | 2025-06-01 | 0.4 | 2025-06-01 | 0.40 | 0.40 | 0.40 | 0.4 | 0.018 | 0.018 |  |  | 0.000000 | 0.000000 | [7 empty] | - | - | - | - | -
Количество отправочных марок: | [8 empty] | 21 | Итого: | [18 empty] | 3342.7 | Итого: | 3377.8 | Итого: | 3244.6 | Итого: | 87 | Итого: | 2024-03-01 | Итого: | [8 empty] | 56.00 | Итого: |  |  |  |  | 1326579.00